## Sheet1
1 ) Werkwijze
Indien de vergunninghouder de samenstelling van zijn bestaand hydraulisch mengsel wil wijzigingen, zal hij bewijs moeten leveren zoals beschreven in bijlage 5 van CRT-LB-002.
Indien een vergunninghouder een nieuwe hydraulisch gebonden mengsel wenst toe te voegen aan zijn cataloog, kan hij deze aanvragen bij CERTIPRO conform de aanvullend reglementering (CRT-ARS-LB002-01) zoals hieronder beschreven.
De vergunninghouder voegt een voorstudie toe en een technische fiche naar het voorbeeld van CERTIPRO. Deze technische fiche moet ondertekend worden door de verantwoordelijke.
De vergunninghouder vult het deel van de technische gegevens in (zie deel 2 van dit aanvullend reglement). Hij voorziet eveneens in het bewijsmateriaal voor de verschillende verklaarde prestaties.
De aanvraag , de ondertekende technische en de voorstudie moeten overgemaakt worden aan CERTIPRO:
Via het algemene e-mail adres van CERTIPRO: info@certipro.be . Het bewijsmateriaal moet ingescand worden en mee verstuurd met de mail
Per post: CERTIPRO - Boeretang 200 - 2400 MOL. Het bewijsmateriaal moet toegevoegd worden.
Bij ontvangst wordt de aanvraag onderzocht op volledigheid van de aangeleverde stukken. Indien niet volledig, zal deze terug gestuurd worden met de vraag tot vervollediging.
Indien de aanvraag volledig is, wordt ze beoordeeld tijdens de maandelijkse vergadering van de vaste leden van CERTIPRO.
Indien de aanvraag volledig in orde is en de voorstudie correct is uitgevoerd, zal de aanvraag tot uitbreiding goedgekeurd worden en zal de technische fiche door CERTIPRO ondertekend worden en terug verstuurd worden naar de aanvrager. De cataloog van de aanvrager wordt uitgebreid en gepubliceerd op de website.
Indien de aanvraag niet positief beoordeeld kan worden, zal dit document terug naar de aanvrager verstuurd worden met de reden van afkeur. De vergunninghouder kan dan eventueel de aanvraag aanpassen en opnieuw indienen.
2 ) Invulblad
Algemene gegevens
Aanvrager | Naam
Adres
Q-Nummer
Product | Soort: | Met toevoegsel behandelde steenslagfundering Type I SB250 5-4.4
| Druksterkte op 7 dagen (Mpa) | 3
| Druksterkte op 28 dagen (Mpa) | -
| Verwerkbaarheid (dagen) | 4
| Type proctor | versterkt
| Norm: | SB250 5-4.4
Heeft u een voorstudie toegevoegd aan de aanvraag? |  |  |  | Ja/neen
Heeft u een ondertekende technische fiche toegevoegd aan de aanvraag? |  |  |  | Ja/neen
Code van de technische fiche:
Vervaldatum vergunning (in te vullen door CERTIPRO) |  |  |  | dd/mm/jj
Drukproeven
Omschrijving |  | Data
4 conforme drukproeven (NBN EN 933-1)
Productiehoeveelheid
Welk type centrale bezit u? (Zie lastenboek)
Hoeveel ton heeft u geproduceerd sinds het afwerken van de voorstudie?
3 ) Goedkeuring aanvraag technische fiche door CERTIPRO
Is de technische fiche aanwezig, in orde en ondertekend? |  |  |  | JA/NEEN
Is de voorstudie in orde? |  |  |  | JA/NEEN
In geval van een wijziging, is de verantwoording correct? |  |  |  | JA/NEEN
Wordt de aanvraag goedgekeurd? |  |  |  | JA/NEEN
Indien neen, verklaar:
Handtekeningen
Corneel Zwijzen |  |  | Peter Peeters

## Sheet2 (hidden)
Producten | norm | druksterkte op x dagen | 7 d | 28 d (ofwel proctor ofwel Slederness 2) | Rc cylinder Slenderness 1 of kubus) | verwerkbaarheid (uren) | proctor
Met toevoegsel behandelde steenslagfundering Type I SB250 5-4.4 | SB250 5-4.4 | 7 | 3 | - |  | 4 | versterkt
Met toevoegsel behandelde steenslagfundering Type II SB250 5-4.4 | SB250 5-4.5 | 7 | 3 | - |  | 4 | versterkt
Fundering in teerhoudend asfaltgranulaatcement SB 250 5-4.5 | SB250 5 – 4.5 | 7 | 3 | - |  | 4 | versterkt
Zandcementfundering SB250 5-4.7 | SB250 5 – 4.7 | 28 | - | 4 |  | 3 | normaal
Fundering van schraal beton SB250 5-4.9 | SB250 5 – 4.11 | 28 | - | 12 |  | 2 | versterkt
Fundering van drainerend schraal beton SB250 5-4.10 | SB250 5 - 4.10
Fundering in walsbeton SB250 5 - 4.11 | SB250 5 - 4.11
Zandcement SB250 9.1 | SB250 9.1 | 28 | 2 | 3 |  | 3 | normaal
Granulaatcement SB250 9.1 | SB250 9.1 | 28 | 2 | 3 |  | 3 | normaal
Schraal beton SB250 9.2 | SB250 9.2 | 28 | - | 15 |  | 2 | versterkt
HGM 0,4/0,5 | EN 14227-1 | 28 | - | 0.4 | 0.5 | niet genormaliseerd | niet genormaliseerd
HGM 0,8/1 | EN 14227-1 | 28 | - | 0.8 | 1 | niet genormaliseerd | niet genormaliseerd
HGM 1,5/2 | EN 14227-1 | 28 | - | 1.5 | 2 | niet genormaliseerd | niet genormaliseerd
HGM 2,3/3 | EN 14227-1 | 28 | - | 2.3 | 3 | niet genormaliseerd | niet genormaliseerd
HGM 3/4 | EN 14227-1 | 28 | - | 3 | 4 | niet genormaliseerd | niet genormaliseerd
HGM 4/5 | EN 14227-1 | 28 | - | 4 | 5 | niet genormaliseerd | niet genormaliseerd
HGM 5/6 | EN 14227-1 | 28 | - | 5 | 6 | niet genormaliseerd | niet genormaliseerd
HGM 6/8 | EN 14227-2 | 28 |  | 6 | 8
HGM 8/10 | EN 14227-3 | 28 |  | 8 | 10
HGM 9/12 | EN 14227-4 | 28 |  | 9 | 12
HGM 12/16 | EN 14227-5 | 28 |  | 12 | 16
HGM 15/20 | EN 14227-6 | 28 |  | 15 | 20
EindeProduct
JA
Neen
Type A
Type B